## 공정 FMEA — 오일펌프 브래킷(NA-OPB-1180
공정 FMEA — 오일펌프 브래킷(NA-OPB-1180) · 누리오토(가상)
과거 유사 품목의 공정 FMEA(10줄) ¦ 교육 영상 시연용 가상 자료
번호 | 공정 | 고장 형태 | 고장 영향 | 원인 | 현재 예방 관리 | 현재 검출 관리 | S(심각도) | O(발생도) | D(검출도)
1 | 10 원자재 입고 | 성분 규격 이탈(Si·Fe) | 강도 부족 | 공급사 성적서 오류 | 입고 성적서 확인 | 로트별 성분 분석 | 8 | 3 | 3
2 | 20 용해·보온 | 용탕 온도 이탈 | 냉간 접합·기공 | 보온로 온도 제어 불량 | 온도 알람 | 1시간마다 온도 측정 | 7 | 4 | 4
3 | 20 용해·보온 | 가스 혼입(탈가스 부족) | 내부 기공 | 탈가스 시간 부족 | 작업표준서 | 밀도 시험 | 8 | 5 | 5
4 | 30 다이캐스팅 | 내부 기공(수축·가스) | 강도 저하, 피로 파손 | 사출 속도·진공 설정 불량 | 조건 관리표 | X선 검사(50번 공정) | 9 | 5 | 4
5 | 30 다이캐스팅 | 미충전(콜드셧) | 형상 불량 | 금형 온도 낮음 | 금형 예열 기준 | 외관 검사 | 6 | 3 | 3
6 | 40 트리밍 | 버 잔류 | 조립 불량 | 트림 금형 마모 | 금형 점검 주기 | 육안 검사 | 5 | 5 | 6
7 | 50 X선 검사 | 기공 검출 누락(로트당 5개 검사) | 불량 유출 | 판독 기준 부족, 판독자 차이 | 판독 기준 사진 | 두 사람 판독 | 9 | 3 | 6
8 | 60 CNC 가공 | 장착 구멍 지름 공차 이탈 | 조립 불가 | 공구 마모 | 공구 수명 관리 | 인라인 게이지 | 8 | 4 | 4
9 | 60 CNC 가공 | 평면도 초과 | 체결 풀림 | 고정 지그 오염 | 지그 청소 기준 | 3차원 측정 | 7 | 3 | 4
10 | 60 CNC 가공 | 표면 거칠기 초과 | 밀착 불량 | 공구 마모 | 공구 수명 관리 | 표면 거칠기 측정 | 5 | 3 | 5