## 공정 FMEA 초안 — 엔진 마운트 브래킷 HM-EMB
공정 FMEA 초안 — 엔진 마운트 브래킷 HM-EMB-2210
앞서 만든 FMEA 초안(앞 업무 결과) 15줄 ¦ 교육 영상 시연용 가상 자료 (JJ정밀·한빛모터스(가상)은 가상입니다)
번호 | 공정 | 공정명 | 고장 형태 | 고장 영향 | 원인 | 현재 예방 관리 | 현재 검출 관리 | 심각도 | 발생 | 검출 | 우선순위 | 비고
1 | 10 | 원자재 입고 | 성분 규격 이탈(Si·Fe) | 강도 부족 | 공급사 성적서 오류 | 입고 성적서 확인 | 로트별 성분 분석 | 8 | 3 | 3 | 중간
2 | 20 | 용해·보온 | 용탕 온도 이탈 | 냉간 접합·기공 | 보온로 온도 제어 불량 | 온도 알람 | 1시간마다 온도 측정 | 7 | 4 | 4 | 중간
3 | 20 | 용해·보온 | 가스 혼입(탈가스 부족) | 내부 기공 | 탈가스 시간 부족 | 작업표준서 | 밀도 시험 | 8 | 5 | 5 | 높음
4 | 30 | 다이캐스팅 | 내부 기공(수축·가스) | 강도 저하, 피로 파손 | 사출 속도·진공 설정 불량 | 조건 관리표 | X선 검사(50번 공정) | 9 | 5 | 4 | 높음
5 | 30 | 다이캐스팅 | 미충전(콜드셧) | 형상 불량 | 금형 온도 낮음 | 금형 예열 기준 | 외관 검사 | 6 | 3 | 3 | 낮음
6 | 40 | 트리밍 | 버 잔류 | 조립 불량 | 트림 금형 마모 | 금형 점검 주기 | 육안 검사 | 5 | 5 | 6 | 중간
7 | 50 | X선 검사 | 기공 검출 누락(로트당 5개 검사) | 불량 유출 | 판독 기준 부족, 판독자 차이 | 판독 기준 사진 | 두 사람 판독 | 9 | 3 | 6 | 높음 | 샘플 수 5개가 충분한지 팀 논의
8 | 60 | CNC 가공 | 장착 구멍 지름 공차 이탈 | 조립 불가 | 공구 마모 | 공구 수명 관리 | 인라인 게이지 | 8 | 4 | 4 | 중간 | (확인 필요) 사양서 +0.05, 도면 +0.03
9 | 60 | CNC 가공 | 평면도 초과 | 체결 풀림 | 고정 지그 오염 | 지그 청소 기준 | 3차원 측정 | 7 | 3 | 4 | 중간
10 | 60 | CNC 가공 | 표면 거칠기 초과 | 밀착 불량 | 공구 마모 | 공구 수명 관리 | 표면 거칠기 측정 | 5 | 3 | 5 | 낮음
11 | 70 | 세척 | 가공 칩 잔류 | 엔진 안 이물 혼입 | 세척 압력·시간 부족 | 세척 조건표 | 육안 검사 | 9 | 3 | 5 | 높음 | 과거 FMEA에 세척 공정이 없었음
12 | 80 | 치수·위치도 검사 | 위치도 측정 오류(지그 마모) | 불량 유출 | 검사 지그 마모·교정 누락 | 교정 주기 | 마스터 샘플 확인 | 8 | 3 | 5 | 중간 | (확인 필요) 전용 검사 지그 추가 여부
13 | 90 | 포장·QR 라벨 | QR 라벨 오부착(품번 혼입) | 추적 불가, 다른 품번 혼입 | 라벨 출력 수작업 | 라벨 출력 확인표 | 바코드 스캔 | 7 | 3 | 3 | 중간 | (확인 필요) QR에 넣을 항목은 고객 확인
14 | 90 | 포장·QR 라벨 | 반복 사용 용기 오염 | 이물 혼입 | 용기 세척 미흡 | 용기 세척 기준 | 육안 검사 | 6 | 4 | 5 | 중간
15 | 90 | 포장·QR 라벨 | 수량 오기재 | 납품 혼선 | 수기 입력 | 수량 이중 확인 | 출하 전 대조 | 4 | 3 | 3 | 낮음